## Summary
P02-T10 O04 — Local Mesh vs Uniform Fine/Medium 최종 비교
지표 | Fine 0.5 | Local Contour | 차이/오차 | 해석 | 단위
Ion @ Vd=0.05 V | 2.84921e-06 | 2.8108392e-06 | -1.347% | DC screening에 사용 가능 | A
Ion @ Vd=1.0 V | 8.4057e-06 | 8.384092e-06 | -0.2571% | Fine과 매우 근접 | A
DIBL | 3.36508 | 3.37917 | 0.4187% | Fine과 매우 근접 | mV/V
GIDL @ Vg=-0.4 V | 2.4506867e-14 | 2.9398496e-14 | 19.96% | Fine precision 대체 불가 | A
ElectricField max | 8571180 | 8565530 | -0.06592% | Peak field 매우 근접 | V/cm
BTBT max | 6.8907e+24 | 7.9886e+24 | 15.93% | 절대 BTBT 차이 큼 | cm^-3 s^-1
GIDL runtime | 1008.88 | 668.94 | -33.69% | 계산시간 단축 | s
SDevice elements | 5430 | 3454 | -36.39% | log-to-log 기준 감소 | elements
최종 판정
2D screening baseline | P02_T10_LocalMesh_Contour_v1 채택
정밀 GIDL/BTBT | Uniform Fine 0.5 reference 유지
핵심 근거 | DC와 E-field는 Fine에 근접하지만 GIDL 약 +20%, BTBT peak 약 +16% 차이
운영 원칙 | 구조/물리가 크게 바뀔 때만 hotspot 근처 local refinement 재검토

## DC_Comparison
Local Id–Vg 기반 DC 비교
조건 | 지표 | Fine 0.5 | Local | 절대 차이 | 상대 차이 | 단위 | 해석
Vd=0.05 V | Vth | 0.50667277 | 0.5066823098 | 9.5398e-06 | 0.001883% | V | 거의 동일
Vd=1.0 V | Vth | 0.50347595 | 0.5034720951 | -3.8549e-06 | -0.0007657% | V | 거의 동일
Vd=0.05 V | SS | 60.35291 | 60.34917 | -0.00374 | -0.006197% | mV/dec | 거의 동일
Vd=1.0 V | SS | 60.1242 | 60.1338 | 0.0096 | 0.01597% | mV/dec | 거의 동일
Vd=0.05 V | Ion | 2.84921e-06 | 2.8108392e-06 | -3.83708e-08 | -1.347% | A | Local이 약간 낮음
Vd=1.0 V | Ion | 8.4057e-06 | 8.384092e-06 | -2.1608e-08 | -0.2571% | A | 매우 근접
추가 지표 | Fine 0.5 | Local | 절대 차이 | 상대 차이 | 단위 | 비고
Ioff @ Vd=0.05 V | 4.43294e-16 | 4.4337255e-16 | 7.855e-20 | 0.01772% | A | 첫 sweep point 기준
Ioff @ Vd=1.0 V | 2.83144e-15 | 3.0233132e-15 | 1.918732e-16 | 6.777% | A | 첫 sweep point 기준
DIBL | 3.36508 | 3.37917 | 0.01409 | 0.4187% | mV/V | Vth@1e-7 A 기반

## GIDL_Field_BTBT
GIDL / ElectricField / BTBT / Cost 비교
지표 | Coarse 2.0 | Medium 1.0 | Fine 0.5 | Local | Local vs Fine | Local vs Medium | 해석
GIDL @ -0.4 V [A] | 3.2709931e-14 | 2.9205558e-14 | 2.4506867e-14 | 2.9398496e-14 |  |  | Local은 Medium 수준, Fine 대체 불가
ElectricField max [V/cm] |  |  | 8571180 | 8565530 | -0.06592% |  | Peak field는 Fine과 매우 근접
BTBT max [cm^-3 s^-1] |  |  | 6.8907e+24 | 7.9886e+24 | 15.93% |  | Local peak가 높음
GIDL runtime [s] | 115.87 | 321.4 | 1008.88 | 668.94 | -33.69% | 108.1% | Fine 대비 시간 절감
SDevice elements |  |  | 5430 | 3454 | -36.39% |  | log-to-log 비교
Grid points |  |  | 2843 | 1825 | -35.81% |  | Fine 대비 감소
Local log warning |  |  |  | 0.05788 |  |  | R.Channel DeltaVolume [%], non-Delaunay=0

## Evidence_Index
증거 파일 인덱스
파일 | 조건 / 축 | 용도 | 권장 Output | 비고
P02-T10-O03_LocalMesh_Contour_v1.cmd | 2D cylindrical Local mesh | 최종 SDE 코드 | P02-T10-O03 | MeshScale 파라미터 미사용
P02-T10-O03_LocalMesh_Overall.png | 전체 mesh | mesh 구조 증거 | P02-T10-O03
P02-T10-O03_LocalMesh_SN_Zoom.png | SN gate-edge 확대 | Fine contour 증거 | P02-T10-O03
P02-T10-O03_LocalMesh_BL_Zoom.png | BL gate-edge 확대 | 대칭성 증거 | P02-T10-O03
P02-T10-O04_GIDL_Raw.csv | X=gate OuterVoltage, Y=storage TotalCurrent | GIDL 원본 curve | P02-T10-O04 | raw signed current
P02-T10-O04_GIDL_Semilog.png | Gate V vs ¦Storage Current¦, log Y | GIDL curve 시각화 | P02-T10-O04
P02-T10-O04_ElectricField_Overall.png | Vg=-0.4 V | 전체 field hotspot | P02-T10-O04
P02-T10-O04_ElectricField_SN_Zoom.png | Vg=-0.4 V, SN gate-edge | field 확대 | P02-T10-O04
P02-T10-O04_BTBT_Overall.png | Vg=-0.4 V | 전체 BTBT 분포 | P02-T10-O04
P02-T10-O04_BTBT_SN_Zoom.png | Vg=-0.4 V, SN gate-edge | BTBT 확대 | P02-T10-O04
P02-T10-O04_GIDL_SDevice.log | storage=1 V, gate 0→-0.4 V | runtime/convergence 증거 | P02-T10-O04
Local_n47/n48_Stage*.csv | X=gate OuterVoltage, Y=bitline TotalCurrent | DC 원본 | P02-T10-O04 또는 supplemental | Stage 1/2/3
P02-T10-O04_Local_vs_Reference_Comparison.xlsx | 최종 비교표 | 정량 결론 | P02-T10-O04